## 补充说明1
检验内容 | 检验项目 | 检验工具/方法 | 检验标准 | 图示 | 响应/偏离 | 备注
外观 | 凹坑或凹陷 | 目视/菲林 | 1.锁附面： 长度＞1.5mm不允许； 宽度＞1.5mm不允许； 数量＞2处 不允许； 过流面/焊接区域： 不允许 2.非功能面： 深度＞0.3mm不允许 |  | 深度检测负偏离
| 凸起 | 目视/卡尺 | 1.非墩薄区域且非功能性表面有手感的凸点或凸痕不允许； 2.墩薄区域的背面有感凸痕平面度≤0.2mm允收； 3.墩薄区域的正面台阶印高度≤0.2mm允收； 4.台阶宽度≤3mm的允收； 5.墩薄后沉头外围的挤料痕迹允收。 |  | 深度检测负偏离
| 斜边 | 目视/卡尺 | 1.沉头四周尺寸不规则，但沉头底部的有效尺寸范围满足图纸要求的允收 2.沉头边缘斜边宽度≤3mm允收 |  | 响应
| 破损 | 目视/菲林 | 1.大面有手感的破损或裂纹不允许； 2.边缘有宽度≤2mm的破损允收 3.边缘有长度≤3mm的破损允收； 4.边缘有深度≤0.3mm的破损允收； 5.边缘有数量≤6处的破损允收。 |  | 深度检测负偏离
| 碰伤或压伤 | 目视/卡尺 | 1.因碰伤、压伤造成的边缘凸起变形≤0.3mm允收 |  | 深度检测负偏离
| 压痕/模印 | 目视/菲林 | 1.压痕深度≤0.3mm允收； 2.压痕数量≤1个允收。 3.折弯模印深度≤0.3mm允收。（无数量限制） |  | 深度检测负偏离
外观 | 墩薄因冲压成型的工艺需要造成的衔接痕迹 | 目视/高度规 | 1.沉头内因墩薄多次，成型时挤压的衔接印， 在平面度≤0.1时允收。 |  | 平面度检测负偏离
| 划痕 | 目视/菲林片 | 1.划痕长度≤10mm允收； 2.划痕宽度≤1mm允收； 3.划痕深度≤0.3mm允收； 4.划痕数量≤6个允收。 |  | 深度检测负偏离
| 毛刺 | 目视/投影仪 | 1.毛刺高度≤0.1mm允收。 |  | 响应
| 裂纹 | 目视/10倍放大镜 | 1.可视或有手感裂纹不允许。 |  | 响应
| 夹杂异物 | 目视 | 1.可视异物不允许。 |  | 响应
外观 | 脏污 | 目视+酒精+表面清洁度 | 1.酒精可清洁的脏污不允许。 2.对于连接铝巴，激光焊接功能性表面清洁度＞100RFU不允许，铝丝键合功能性表面清洁度＞25RFU不允许。锁附功能性表面＞120RFU不允许。 3.对于输出极铝巴，激光焊接功能性表面清洁度＞100RFU不允许，键合铝丝焊接或超声波搭接焊接功能性表面清洁度＞25RFU不允许。 |  | 是否可以清洁负偏离
| 色差 | 目视 | 1.因原材料引起的色差（发黄、发黑、白点）不允许； 2.表面不允许高亮状态； 3.表面光泽纹理明暗差异区域＞30%不允许； 4.墩薄正面（激光照射面）及四周，允许与基材有色差，但比基材色泽光亮不允许； 5.墩薄背面（非激光照射面），允许不规则发亮。 |  | 响应
| 拉丝或磨砂 | 目视 | 1.输出极铝巴表面有拉丝不允许； 2.墩薄焊接区域，允许磨砂状表面存在。 |  | 负偏离
| 局部镍边缘不齐 | 目视+卡尺 | 对于局部镀铝巴，镀镍层不平齐允许，镀层超出图纸公差范围不允许 |  | 负偏离
| 铝件发黑（铝巴因为表面摩擦产生的发黑） | 目视 | 功能区：不允许。 非功能区：允许 |  | 响应
| 局部镀镀层交界处异色 | 目视+卡尺 | 功能区：不允许 非功能区：局部电镀边缘异色，超过交界处5mm 宽度不允许 |  | 响应
外观 | 镀雾锡件锡层磨花 | 目视 | 镀锡层磨花发亮，不漏基材，膜厚满足要求可接收。 |  | 响应
| 镀雾锡层色差（因擦伤引起的色差） | 目视 | 镀锡层轻微发黄、发黑可接受（参考图示和签样产品），大面积发黑不不允许 |  | 响应
墩薄正面
墩薄背面